## AÇIKLAMA
HAZIRLAYAN: YASİN ENGİN (İnş.Yük.Müh)
yasin.engin@gmail.com - www.betonvecimento.com |  | 2021 - V.2
SADECE SARI KUTULARA VERİ GİRİNİZ
AÇIKLAMALAR
1 | Deneyi oluşturan numunelerin arasındaki en büyük fark (maksimum değer - minimum değer) ortalamadan %15'den fazla sapıyorsa deney ya da bir gerekçe varsa numune sonucu iptal edilir. (Örneğin bir deneyi oluşturan 30 MPa, 33 MPa ve 36 MPa dayanım değeri veren 3 numunenin ortalaması 33 MPa'dır ve bu değerin %15'i 4,95 MPa'dır. Max (36) - min (30) ise 6 MPa'dır.
2 | Tüm deneylerin ortalamasıdır. Eğer 100 mm'lik küp ya da 100mmx200mm silindir numune kullanıldıysa sonuç gerekli katsayılar kullanılarak dönüştürülür.
3 | Numune şekli seçilir. Eğer standarda göre dayanım sınıfı için uygun olmayan bir numune şekli seçilirse uyarı notu belirir.
4 | Buraya veri girilmesi şart değildir. Ancak, veri girildiğinde deney sonucu adedinin standarda göre yeterli olup olmadığı öğrenilebilir.
5 | Beton miktarı verisi girildiğinde standarda göre asgari deney sayısı hesaplanır.
6 | Deney adedine göre kullanılacak kriterlerin bulunduğu hücre otomatik olarak renklenir.
7 | 100 mm'lik küp ya da 100mmx200mm silindir numune kullanıldıysa sonuç gerekli katsayılar kullanılarak dönüştürülür.
8 | %15 sapma kriteri nedeniyle reddedilen sonuçlar listeye alınmas ve ilgili hücre kırmızı renk ile gösterilir.
9 | Kriter 1 ve Kriter 2 birlikte sağlandığında "UYGUN", herhangi biri ya da her ikisi sağlanmadığında "UYGUN DEĞİL" ibaresi çıkar.
10 | Siyah çizgi deneylerin ortalamasını temsil etmektedir. Uygun olması için yeşil alanda yer almalıdır.
TS 13515:2021 EK B1'E GÖRE NUMUNE ALMA PLANI
1
7
8
3
4
2
5
6
9
10

## BETON UYGUNLUK DEĞERLENDİRME
TS 13515:2021 EK B1'E GÖRE BETON NİTELİK DENETİMİ
| C30/37 |  | 28 GÜNLÜK BASINÇ DAYANIMI (MPa) | [10 empty] | 37.66667 | 39.33333 | 38 | 41.33333 | 38 | 31 | 37.66667 | #DIV/0! | #DIV/0! | #DIV/0! | #REF!
|  |  | DENEY NO 1 | DENEY NO 2 | DENEY NO 3 | DENEY NO 4 | DENEY NO 5 | DENEY NO 6 | DENEY NO 7 | DENEY NO 8 | DENEY NO 9 | DENEY NO 10 |  | 5.65 | 5.9 | 5.7 | 6.2 | 5.7 | 4.65 | 5.65 | #DIV/0! | #DIV/0! | #DIV/0! | #REF!
| 1.numune (ft1) |  | 34 | 37 | 35 | 40 | 36 | 30 | 35 |  |  |  |  | ok | ok | ok | ok | ok | ok | ok |  |  |  | #REF!
| 2.numune (ft2) |  | 39 | 39 | 39 | 41 | 37 | 31 | 37 |  |  |  |  | ok | ok | ok | ok | ok | ok | ok |  |  |  | #REF!
| 3.numune (ft3) |  | 40 | 42 | 40 | 43 | 41 | 32 | 41 |  |  |  |  | ok | ok | ok | ok | ok | ok | ok |  |  |  | #REF!
| fci |  | 37.66667 | 39.33333 | 38 | 41.33333 | 38 | 31 | 37.66667 |  |  |  |  | kabul | kabul | kabul | kabul | kabul | kabul | kabul | kabul | kabul | kabul | #REF!
| fti(maks)- fti(min) |  | 6 | 5 | 5 | 3 | 5 | 2 | 6
| %15 x fci |  | 5.65 | 5.9 | 5.7 | 6.2 | 5.7 | 4.65 | 5.65
| yeni | %15 sapma kriteri | red | kabul | kabul | kabul | kabul | kabul | red |  |  |  |  | 3 | 3 | 3 | 3 | 3 | 3 | 3 | 0 | 0 | 0 | 0
| eski | %15 sapma kriteri | kabul | kabul | kabul | kabul | kabul | kabul | kabul |  |  |  |  | red | kabul | kabul | kabul | kabul | kabul | red | #DIV/0! | #DIV/0! | #DIV/0! | #REF!
| GENEL PARAMETRELER |  |  |  | DENEY NO | 150 mm'lik küp'e | 1. Kriter ≥ 39 MPa | 2. Kriter ≥ 33 MPa | [5 empty] | 34 | 37 | 35 | 40 | 36 | 30 | 41 | #DIV/0! | #DIV/0! | #DIV/0!
| Beton dayanım sınıfı |  | C30/37 |  |  | Dönüştürülmüş Dayanım (MPa)
| n (deney sayısı) |  | 7 |  | DENEY NO 1 |  | UYGUN DEĞİL | [6 empty] | 39 | 33 |  | red | 1 | 39 |  | 37.66667 |  |  | red
| fck (MPa) |  | 37 |  | DENEY NO 2 | 39.33333 |  | UYGUN |  |  |  |  | 39.33333 | 39 | 33 |  | kabul | 2 | 39 |  | 39.33333 |  |  | kabul
| fcm (MPa) |  | 37.53333 |  | DENEY NO 3 | 38 |  | UYGUN |  |  |  |  | 38 | 39 | 33 |  | kabul | 3 | 39 |  | 38 |  |  | kabul
| Numune şekli |  | 150 mm'lik küp |  | DENEY NO 4 | 41.33333 |  | UYGUN |  |  |  |  | 41.33333 | 39 | 33 |  | kabul | 4 | 39 |  | 41.33333 |  |  | kabul
| Üretim birimine giren beton miktarı (m3) |  | 280 |  | DENEY NO 5 | 38 |  | UYGUN |  |  |  |  | 38 | 39 | 33 |  | kabul | 5 | 39 |  | 38 |  |  | kabul
| Alınması gereken numune adedi (28 günlük) |  | 7 |  | DENEY NO 6 | 31 |  | UYGUN DEĞİL |  |  |  |  | 31 | 39 | 33 |  | kabul | 6 | 39 |  | 31
[5 empty] | DENEY NO 7 | [8 empty] | 39 | 33 |  | red | 7 | 39 |  | 37.66667
|  | 1. Kriter | 2. Kriter |  | DENEY NO 8 | [8 empty] | 39 | 33 |  |  | 8 | 39
|  | "n" adet deney sonucu ortalaması (fcm) (MPa) | Herhangi tek deney sonucu (fci) (MPa) |  | DENEY NO 9 | [8 empty] | 39 | 33 |  |  | 9 | 39
| n= 1 | uygulanmaz | fci ≥fck |  | DENEY NO 10 | [8 empty] | 39 | 33 |  |  | 10 | 39
| n=2-4 | fcm ≥ fck + 1 | fci ≥fck - 4 |  | ORTALAMA | 37.53333 | UYGUN DEĞİL | UYGUN DEĞİL |  |  |  |  | 37.53333 | 39 | 33 |  |  | ORT.
| n≥5 | fcm ≥ fck + 2 | fci ≥fck - 4 |  | SONUÇ | UYGUN DEĞİL | [7 empty] | MPa | ≥
[15 empty] | 39 MPa | ≥ 39 MPa | 1. Kriter ≥ 39 MPa
[15 empty] | 33 MPa | ≥ 33 MPa | 2. Kriter ≥ 33 MPa
37,5

## Sheet4 (hidden)
Beton Sınıfını Seçin
C16/20 | 20 | 16 | 0 |  | 280 | 7 | C30/37 | 1 | 150 mm'lik küp
C20/25 | 25 | 20 | 25
C25/30 | 30 | 25 | 100
C30/37 | 37 | 30 | 150 | [6 empty] | evet
C35/45 | 45 | 35 | 200 | [6 empty] | hayır
C40/50 | 50 | 40 | 250
C45/55 | 55 | 45 | 300
C50/60 | 60 | 50 | 400
500
600
150 mm'lik küp
100 mm'lik küp |  |  |  | 150 mm'lik küp |  | 150 mm'lik küp'e
150mm x 300mm silindir
100mm x 200mm silindir

## Sheet1 (hidden)
Performance Label | Value | Labels | Values | Labels | Values
| 39 | 10 | 10 | Pointer | 37.53333
| 61 | 20 | 10 | Thickness | 1
| 100 | 30 | 10 | Rest | 161.4667
| 100 | 40 | 10
|  | 50 | 10 |  | 37
|  | 60 | 10 |  | 39
|  | 70 | 10
|  | 80 | 10
|  | 90 | 10
|  | 100 | 10
|  | Total | 100
37,53333333